## Acta
				ACTA DE ENSAYOS DE HORMIGÓN					OBLIGATORIEDAD DEL DATO (Obligatorio * ; Opcional - ). NORMAS Y APARTADOS QUE LO REGULAN

	LABISUR S.L. (AND-L-302)				Dirección:		c/ Sol 12. 41001-Sevilla			Norma de ensayo:		Notación utilizada
				Tlf / Fax:		955 023455 / 955 029345			UNE-EN 12350-1:2006		“Toma”
				e-mail / URL		lab@gmail.com / www.lab.es			UNE-EN 12350-2:2007		“Cono”
				UNE-EN 12390-2:2001		“Probeta”
OBRA					UNE-EN 12390-3: 2003		“Rotura”
Expediente:		2018-OL-A8032			Número de acta		01-12/005166/2			EN 12390-4		“Prensa”
Nombre:		Travesía Estepa			Cliente:		Acciona, Deleg. And.			EHE-08 86.3.2		“EHE”
Localización:		A-8032 PK 803+10			Dirección:		C/ Apio 12. 41002-Sevilla

SUMINISTRO
Empresa suministradora:			H. EL PEÑÓN		Tipo de cemento:		II/A-V I 42,5R
Tipo de hormigón:			HA-25/B/20/IIA+QC		Fabricante de cemento:		HH. Rubio
Planta:			Cabra		Marca de cemento:		Hormisol
Central (fija/móvil):			fija		Contenido de cemento:		275	kg/m3
Matrícula del camión:			7267-FVB		Relación agua/cemento:		0,60
Volumen:			6,5	m³	Fabricante de aditivo:		Sikaplast
Número de albarán:			16307		Marca de aditivo:		Chryso
Fecha			5/12/17		Adiciones:		No
Fabricación:			09:30	h
Salida de planta:			09:39	h
Llegada a obra:			10:06	h
Límite de uso:			11:00	h

TOMA DE MUESTRA UNE-EN 12350-1:2006 (EH001 y OLB100)					TOMA DE MUESTRA UNE-EN 12350-1:2006 (EH001 y OLB100)
Núm albarán del laboratorio:			164556307		Temperatura y Hr ambiente:		25ºC / 70%			* Identificación: “Toma” 5a); “Cono” 8a)
Identificación de la muestra:			2018/61		Temperatura de la muestra:		18	ºC		‘- Temperatura de la Muestra: “Toma” 4.4, 5h); “Cono” 8h); “Probeta” 6g)
Elemento constructivo:			Zapata muro sur M-7		Muestreo(compuesto/puntual)		puntual			* Muestreo: “Toma” 5b)
Fecha y hora del muestreo:		5/2/17	10:12	h					* Lugar, fecha: “Toma” 5c),d); “Cono” 8b),c)
				'- Hora: “Cono” 8i)
CONSISTENCIA. CONO DE ABRAMS UNE-EN 12350-2:2006 (EH006 y OLB101)					Medida 1	Medida 2	Cono medio			CONSISTENCIA. CONO DE ABRAMS UNE-EN 12350-2:2006 (EH006 y OLB101)					Medida 1	Medida 2	Cono medio
Medida del asentamiento válido (repetir si sesgado) redondeada a 10 mm					80	90	85			* Número de medidas del asentamiento por amasada: "EHE" 86.3
				* Medida del asentamiento: “Cono” 8e)
FABRICACIÓN Y CURADO DE PROBETAS UNE-EN 12390-2:2001(EH002 y OLB102), UNE-EN 12390-3:2003 (EH003 y OLB103) y art 86.3.2 EHE-08
Fecha y hora de fabricación:					5/12/17	10:15	h		FABRICACIÓN Y CURADO DE PROBETAS UNE-EN 12390-2:2001(EH002 y OLB102), UNE-EN 12390-3:2003 (EH003 y OLB103) y art 86.3.2 EHE-08
Compactación manual (25 golpes por capa)					'- Método de compactación: “Probeta” 6h) // “Probeta” 5.2) Métodos: manual (≥25 golpes por capa), aguja vibrante y mesa vibrante.
Conservación en obra:					24	h		'- Conservación en obra: Duración máxima "EHE" Tabla 86.3.2.b // “EHE” 86.3.2: Condiciones e inspecciones
Tiempo transcurrido entre la fabricación y el desmoldado en el laboratorio (16-72h):					26	h		* Tiempo transcurrido hasta desmoldado: “Probeta” 6c) // ”Probeta” 5.5.1 y "EHE" 86.3.2: Límites (entre 16 horas y 3 días)
Condiciones de conservación en molde (tapadas con bolsa y/o arpillera, ...):					arpillera			* Condiciones en molde. “Probeta” 6c) // "EHE" 86.3, “Probeta” 5.5, 5.5.1 y 5.6: proteger de impactos, vibraciones, deshidratación,…
Método de curado (en agua / en cámara húmeda):					cámara			* Método de curado. “Probeta” 6d) // “Probeta” 5.5.2: Métodos (20 °C ± 2 °C): en agua (referencia en caso de litigio) o
Duración desde el desmoldado hasta la rotura:					27	d		en cámara con Hr ≥ 95%
				* Duración desde el desmoldado hasta la rotura: “Probeta” 6d)
RESISTENCIA A COMPRESIÓN UNE-EN 12390-3: 2003 y art 86.3.2 EHE-08 (EH004 y OLB105)					RESISTENCIA A COMPRESIÓN UNE-EN 12390-3: 2003 y art 86.3.2 EHE-08 (EH004 y OLB105)
Tipo (cilíndrica / cúbica) y dimensión	Identificación	Fecha del ensayo	Edad (días)	Ajuste caras (pulido/refrentado)	Carga máxima de rotura / F (kN)	Resistencia a compresión / .fc (N/mm²)	Recorrido relativo de fc	Tensión media (N/mm²)		* Tipo y dimensión: “Rotura” 8b) // ”Rotura” 5 y "EHE" 86.32: Tipos y dimensiones
				(*) Fecha y (-) edad: “Rotura” 8e) // "EHE" 31.3 y 86.3: edad de 28 días (con excepciones)
Cilíndrica de 15x30 cm	1	12/12/17	7	pulido	506,2	28,5	1,74 %	28,8		* Ajuste: “Rotura” 8d) // “Rotura” Anejo A: Pulido; Refrentado con refrentador, mortero de cemento aluminoso ó mezcla de azufre (estos 2 si <50MPa)
	2				512,1	29,0				* Número de probetas a ensayar por cada amasada: "EHE" 86.3
	3	2/1/18	28	pulido	612,1	34,5	1,60 %	34,3		* Carga máxima de rotura F (kN): “Rotura” 8f)
	4				600,4	34,0				* Resistencia a compresión fc [Mpa (=N/mm²) con redondeo a 0,5]: “Rotura” 8g) // “Rotura” 7: cálculo de F=f/Ac,
	5 (contraste)					siendo Ac(mm2) el área transversal
Para rotura no satisfactoria, adjuntar un anexo con: identificación de la probeta, croquis de la rotura y tipo de rotura mas cercano.					* Tensión media: "EHE" 86.3 Resistencia media de la amasada // “EH” 86.5.4.2 y 3 “xi”: valor medio de la resistencia de la
Resistencia a compresión fc (N/mm²) redondeada a 0,5 N/mm²					amasada i
Recorrido relativo [(Valor mayor – V menor) / V medio máximo]. Máximo admisible para 2 probetas: 13%.					* Rotura no satisfactoria: “Rotura” 8h)
Prensa. Marca, modelo, número de serie de la prensa:					Supercaz	CNE-150	2467			* Recorrido relativo: “EH” 86.3.2 // “EH-Comentario” 86.3.2: Recorrido relativo. refleja errores de ensayo (toma, ejecución de
Prensa. Última calibración (fecha y precisión):					30/1/18	Clase 1			probeta, transporte y conservación)
				(*) Prensa: “Prensa” B.6.3 // (*) Calibración: "Prensa" 5.2, B.6.3
LUGAR, FECHA Y FIRMA					LUGAR, FECHA Y FIRMA
Como responsable técnico, declaro que se ha seguido el método normalizado.					* Ejecutor del ensayo: laborante o auxiliar de laboratorio que realiza la toma de muestra. “EHE”- Anejo 21 aptdo 4 (firmará el
	Málaga, 7 de agosto de 2018					albarán, el cual estará correlacionado con el acta de ensayo // ”Cono” 8g) Firmará el albarán, el cual estará correlacionado con
				el acta de ensayo-
	Responsable Técnico de Ensayos					Director del Laboratorio				* Responsable Técnico de Ensayos: se responsabiliza del acta. “Toma” 5f) (verifica el trabajo del ejecutor del ensayo),
				“Cono” 8g (comprueba en el albarán la firma del ejecutor) “Probeta” 6f) (declara que se ha seguido el método normalizado),
				“Rotura” 8j) (declara que se ha seguido el método normalizado)
	Pilar Ramos Mesa					Sergio Rubio Rosenthal				“Probeta” 6f) (declara que se ha seguido el método normalizado), “Rotura” 8j) (declara que se ha seguido el método normalizado)
	Lda. en Química					Ingeniero Civil				* Director del Laboratorio firma conjuntamente con el Responsable Técnico de Ensayos, Decreto 67/2011 artículo 15.1.c)1º) :
				se responsabiliza del acta.